## Оценки (2)
Название специальности | [6 empty] | 0 | 0 | 0 | 0 | 0 | 0 | 0 | 0
36.Окраска Автомобилей
Модуль. |  |  |  | Макс оценка
A | Окраска новой детали (мокрый-по-мокрому) |  |  | 27.5 | 67.5
B | Локальная окраска переднего крыла |  |  | 36
С | Колористика |  |  | 4
Модуль А
Модуль | Название критериев | Тип оценки | Только объективные критерии | Только объективные критерии |  | Макс. Оценка | Участник
|  |  |  | Ед. измерения. | Примечание |  | 1 | 2 | 3 | 4 | 5 | 6 | 7 | 8
A1 | Подготовка детали к окраске | O1 | Панель правильно обезжирена перед шлифованием? | Cогласно Тех.документации | Да +0,5 или Нет 0 | 0.5
|  | O2 | Панель правильно подготовлена? | Зашлифованы все плоскости, удалён тр.грунт (кроме трудно доступных мест) | Да +1,5 или Нет 0 (не включая проёмы) | 1.5
|  | O3 | Панель правильно подготовлена? | Труднодоступные места заматованы (нет глянца) | Да +0,5 или Нет 0 | 0.5
|  | O4 | Панель правильно обезжирена перед нанесением грунта? | Согласно Тех.документации | Да +0,5 или Нет 0 | 0.5
|  | O5 | Правильно ли произведено грунтование ("кислотник")? | Наличие "кислотного" грунта | Да +1,5 или Нет 0 | 1.5
|  | O6 | Правильно ли произведено грунтование ("кислотник")? | Полностью укрыта деталь? | Да +1 или Нет 0 (включая проёмы) | 1
|  | O7 | Правильно ли произведено грунтование ("кислотник")? | Отсутствие подтёков | Да +1или Нет 0 (не включая проёмы) | 1
|  | O8 | Соблюдение нормы расхода ЛКМ? | В норме (70 гр готовой смеси) | Да +1,5 или Нет 0 | 1.5
|  | O9 | Правильно ли нанесён нешлиф. Наполнитель | Наличие нешлиф.наполнителя | Да +1,5 или Нет 0 | 1.5
|  | O10 | Правильно ли нанесён нешлиф. Наполнитель | Полностью укрыта деталь? | Да +1,5 или Нет 0 (включая проёмы) | 1.5
|  | O11 | Правильно ли нанесён нешлиф. Наполнитель | Равномерность покрытия на всей поверхности детали | Да +1 или Нет 0 | 1
|  | O12 | Правильно ли нанесён нешлиф. Наполнитель | Отсутствие подтёков | Да +1 или Нет 0 (не включая проёмы) | 1
|  | O13 | Соблюдение нормы расхода ЛКМ?М? | В норме (120 гр готовой смеси) | Да +1,5 или Нет 0 | 1.5
A2 | Нанесение базовой эмали (базы) | O1 | Правильно ли нанесено баз.покрытие | Отсутствуют подтёки и "наплывы"? | Да +0,5 или Нет 0 (не включая проёмы) | 0.5
|  | O2 | Правильно ли нанесено баз.покрытие | Деталь полностью укрыта? | Да +1 или Нет 0 (включая проёмы) | 1
|  | O3 | Правильно ли нанесено баз.покрытие | Отсутствие явных "яблок", явных полос | Да +1 или Нет 0 (не включая проёмы) | 1
|  |  | Соблюдение нормы расхода ЛКМ? | В норме (150 гр готовой смеси) | Да +1,5 или Нет 0 | 1.5
A3 | Нанесение лака | O1 | Отсутствие каких-либо реакций на лаке | Отсутствие "кратеров","закипания" | Да +1 или Нет 0 (не включая проёмы) | 1
|  | O2 | Отсутствие каких-либо реакций на лаке | Отсутствие подтёков или наплывов | Да +2 или Нет 0 (не включая проёмы) | 2
|  | O3 | Равномерность покрытия | Равномерность лакового слоя на всей поверхности детали | Да +2 или Нет 0 (не включая проёмы) | 2
А4 | Расход материалов | O1 | Соблюдение нормы расхода ЛКМ? | В норме (150 гр готовой смеси) | Да +1,5 или Нет 0 | 1.5
|  | O2 | Суммарная толщина ЛКП | В пределах 80-125 мкм | Да 2 или нет 0 | 2
А5 | Техника безопасности | O3 | Соблюдение техники безопасности. | 0 | Да +0,5 или Нет 0 | 0.5
Макс. Балл | [5 empty] | 27.5 | 0 | 0 | 0 | 0 | 0 | 0 | 0 | 0
Модуль В
Модуль | Название критериев | Тип оценки | Только объективные критерии | Только объективные критерии |  | Макс. Оценка | Участник
|  |  |  | Ед. измерения. | Примечание |  | 1 | 2 | 3 | 4 | 5 | 6 | 7 | 8
В1 | Подготовка детали к окраске | О1 | Панель правильно обезжирена перед шлифованием? | Согласно Тех.документации | Да +0,5 или Нет 0 | 0.5
|  | О2 | Подготовка поверхности | Удалено повреждение с ЛКП до металла (царапина) | Да +1 или Нет 0 | 1
|  | О3 | Панель правильно обезжирена перед нанесением грунта? | согласно Тех.документации | Да +0,5 или Нет 0 | 0.5
|  | О4 | Правильно ли произведено грунтование ("кислотник")? | Наличие "кислотного" грунта | Да +1,5 или Нет 0 | 1.5
|  | О5 | Правильно ли произведено грунтование ("кислотник")? | Укрыт "голый" метал? | Да +1 или Нет0 | 1
|  | О6 | Правильно ли произведено грунтование ? | Наличие наполнителя | Да +1,5 или Нет 0 | 1.5
|  | О7 | Правильно ли произведено грунтование ? | Наполнитель нанесён на заматованую поверхность(в процессе нанесения) | Да +1 или Нет 0 | 1
|  | О8 | Правильно призведено шлифование | Наличие голого метала после шлифования (более 3 мм) | Да +1 или Нет 0 | 1
B2 | Нанесение базовой эмали (базы) | O1 | Панель правильно обезжирена перед нанесением базы? | Согласно Тех.документации (очист+обезж.) | Да +0,5 или Нет 0 | 0.5
|  | O2 | Правильно ли выполнено нанесение базы | Зона ремонта укрыта полностью (вкл.проёмы) | Да +1,5 или Нет 0 | 1.5
|  | O3 | Правильно ли выполнено нанесение базы | Отсутствие видимости границы "перехода" | Да +3 или Нет 0 (не включая проёмы) | 3
|  | O4 | Правильно ли выполнено нанесение базы | Отсутствие явных "яблок", полос | Да +2 или Нет 0 (не включая проёмы) | 2
|  | O5 | Внешний вид базового покрытия | Отсутсвие рисок от шлифования | Да +1 или Нет 0 (включая проёмы) | 1
B2 | Нанесение лака | O1 | Отсутствие каких-либо реакций на лаке | Отсутствие "кратеров","закипания" | Да +1 или Нет 0 (не включая проёмы) | 1
|  | O2 | Отсутствие каких-либо реакций на лаке | Отсутствие подтёков или наплывов | Да +2 или Нет 0 (не включая проёмы) | 2
|  | O3 | Зона ремонта в пределах указанного размера | 490 мм от передней верхней полки, | Да +3или Нет 0 | 3
|  | O4 | Видимость границы "перехода" на лаке | Отсутствие видимости границы "перехода" после полировки | Да +3 или Нет 0 | 3
В3 | Полировка | O1 | Наличие следов процесса полировки | Отсутствие рисок от шлифования остатков полироли | Да +2 или Нет 0 (не включая проёмы) | 2
|  | O2 | Наличие следов процесса полировки | Отсутствие повреждений лакового слоя | Да +2 или Нет 0 | 2
В4 | Общий вид детали | О1 | Видимость следов ремонта на всей поверхности детали | "Контур" места ремонта,"Ступенька"от наполнителя,"Вспучивание" | Да +3 или Нет 0 | 3
|  | О2 | Равномерность покрытия | Однородность всей поверхности детали | Да +2 или Нет 0 | 2
В5 | Расход материалов | O1 | Соблюдение нормы расхода ЛКМ? | На всех этапах ремонта | Да +1,5 или Нет 0 | 1.5
В6 | Техника безопасности | O1 | Соблюдение техники безопасности. | 0 | Да +0,5 или Нет 0 | 0.5
Макс. Балл | [5 empty] | 36 | 0 | 0 | 0 | 0 | 0 | 0 | 0 | 0
Модуль С
Модуль | Название критериев | Тип оценки | Только объективные критерии | Только объективные критерии |  | Макс. Оценка | Участник
|  |  |  | Ед. измерения. | Примечание |  | 1 | 2 | 3 | 4 | 5 | 6 | 7 | 8
С1 | Колеровка цвета | О1 | Правильность сбора цветовых фишек 1 | Кол-во неправильных фишек | "Нет" +1 "меньше 2"- 0,5, "более 2"- 0 | 1
|  | О2 | Правильность сбора цветовых фишек 2 |  | "Нет" +1 "меньше 2"- 0,5, "более 2"- 0 | 1
С2 | Колеровка цвета | О1 | Правильность сбора цветовых фишек 3 |  | "Нет" +1 "меньше 2"- 0,5, "более 2"- 0 | 1
|  | О2 | Правильность сбора цветовых фишек 4 |  | "Нет" +1 "меньше 2"- 0,5, "более 2"- 0 | 1
С3 | Колеровка цвета | O1
С4 | Техника безопасности | O1
Макс. Балл | [5 empty] | 4 | 0 | 0 | 0 | 0 | 0 | 0 | 0 | 0
ИТОГОВАЯ ОЦЕНКА | [5 empty] | 67.5 | 0 | 0 | 0 | 0 | 0 | 0 | 0 | 0
|  |  | Первое место | 0
|  |  | Второе место | 0
|  |  | Третье место | 0
1
2
3
4
5
6
7
8